## Planilha1
Ordem sorteio aleatório | Espécie | código | Rep | Data | Radial 1 (mm) | Radial 2 (mm) | Longitudinal (mm) | Massa antes (g) | Carga Máx (kgf) | Resistência (MOR) (MPa) | Massa após ensaio (g) | Massa (g) seca | Tensão (carga máx/área) | Resistência calculada (fc,0) (MPa) =F/A | Densidade Básica: Refere-se à razão entre a massa seca na estufa e o volume da madeira verde (saturada). É o principal padrão para comparação de espécies, pois o volume verde não sofre contração
15ª | Pororoca | MAD801 | 1 | 2026-06-16 | 24.63 | 25.25 | 30.51 | 21.13 | 5364 | 84.5 | 19.94 | 18.67 | 8.625077 | 8.625077 | 0.0009839574
|  | MAD801 | 2 | 2026-06-16 | 25.31 | 25.01 | 30.44 | 19.95 | 5775 | 89.5 | 21.12 | 17.59 | 9.123178 | 9.123178 | 0.0009128835
|  | MAD801 | 3 | 2026-06-18 | 25.33 | 26.52 | 30.34 | 21.98 | 6239 | 91.3 | 21.95 | 19.42 | 9.287659 | 9.287659 | 0.0009528509
|  | MAD801 | 4 | 2026-06-25 | 25.4 | 26.54 | 30.33 | 21.99 | 6464 | 94.2 | 21.98 | 19.45 | 9.588854 | 9.588854 | 0.0009512892
5ª | Roxinho | MAD802 | 1 | 2026-06-16 | 26.18 | 25.03 | 30.53 | 22.15 | 5311 | 79.5 | 22.12 | 19.58 | 8.104865 | 8.104865 | 0.0009787131
|  | MAD802 | 2 | 2026-06-16 | 25.25 | 24.79 | 30.48 | 21.54 | 5690 | 88.9 | 21.55 | 19.09 | 9.090219 | 9.090219 | 0.001000583
|  | MAD802 | 3 | 2026-06-18 | 25.35 | 24.88 | 30.5 | 21.87 | 5487 | 92 | 21.88 | 19.36 | 8.699747 | 8.699747 | 0.001006415
|  | MAD802 | 4 | 2026-06-25 | 24.9 | 25.5 | 30.35 | 22.6 | 5633 | 87 | 22.6 | 19.98 | 8.871565 | 8.871565 | 0.001036805
2ª | Canela | MAD803 | 1 | 2026-06-16 | 24.52 | 25.35 | 30.47 | 13.5 | 3648 | 57.5 | 13.49 | 11.9 | 5.868896 | 5.868896 | 0.000628313
|  | MAD803 | 2 | 2026-06-16 | 25.6 | 24.49 | 30.44 | 11.99 | 3557 | 55.6 | 12.02 | 10.61 | 5.673553 | 5.673553 | 0.000555958
|  | MAD803 | 3 | 2026-06-18 | 25.33 | 24.57 | 30.47 | 12.82 | 3844 | 60.6 | 12.82 | 11.34 | 6.176508 | 6.176508 | 0.0005979987
|  | MAD803 | 4 | 2026-06-25 | 24.54 | 25.59 | 30.41 | 13.8 | 3904 | 61 | 13.8 | 12.19 | 6.216772 | 6.216772 | 0.0006383259
10ª | Tamarindo | MAD804 | 1 | 2026-06-16 | 25.2 | 24.4 | 30.31 | 19.6 | 6922 | 110.4 | 19.62 | 17.54 | 11.25748 | 11.25748 | 0.0009411379
|  | MAD804 | 2 | 2026-06-16 | 24.71 | 25.65 | 30.36 | 18.98 | 6953 | 107.4 | 18.98 | 17 | 10.97014 | 10.97014 | 0.0008834603
|  | MAD804 | 3 | 2026-06-18 | 25.57 | 24.56 | 30.29 | 18.95 | 7001 | 109 | 18.98 | 16.97 | 11.1481 | 11.1481 | 0.0008921204
|  | MAD804 | 4 | 2026-06-25 | 25.42 | 24.91 | 30.36 | 19.67 | 6952 | 107.8 | 19.65 | 17.62 | 10.97894 | 10.97894 | 0.0009165473
14ª | Caucho | MAD805 | 1 | 2026-06-16 | 24.04 | 25.41 | 30.54 | 8.9 | 2095 | 33.7 | 8.9 | 7.87 | 3.429611 | 3.429611 | 0.0004218583
|  | MAD805 | 2 | 2026-06-16 | 25.44 | 24.1 | 30.5 | 9.1 | 2340 | 37.5 | 9.1 | 8.04 | 3.816644 | 3.816644 | 0.0004299541
|  | MAD805 | 3 | 2026-06-18 | 24.22 | 25.02 | 30.25 | 8.53 | 1776 | 28.8 | 8.51 | 7.51 | 2.930769 | 2.930769 | 0.0004096879
|  | MAD805 | 4 | 2026-06-25 | 24.32 | 25.96 | 30.42 | 9.52 | 2506 | 38.9 | 9.5 | 8.4 | 3.96929 | 3.96929 | 0.0004373728
17ª | Cumaru | MAD807 | 1 | 2026-06-16 | 24.72 | 25.28 | 30.42 | 22.39 | 7797 | 122.4 | 22.38 | 19.98 | 12.47677 | 12.47677 | 0.001051019
|  | MAD807 | 2 | 2026-06-18 | 25.39 | 24.68 | 30.13 | 23.32 | 7261 | 113.5 | 23.31 | 20.74 | 11.58747 | 11.58747 | 0.001098504
|  | MAD807 | 3 | 2026-06-18 | 25.93 | 24.76 | 30.39 | 22.54 | 6388 | 97.5 | 22.55 | 20.08 | 9.94974 | 9.94974 | 0.001029153
|  | MAD807 | 4 | 2026-06-25 | 26.04 | 24.79 | 30.59 | 22.14 | 7270 | 110.6 | 22.14 | 19.76 | 11.26204 | 11.26204 | 0.001000668
18ª | Cedro | MAD808 | 1 | 2026-06-18 | 25.71 | 24.44 | 30.6 | 10.1 | 1744 | 27.3 | 10.08 | 8.84 | 2.775513 | 2.775513 | 0.0004597562
|  | MAD808 | 2 | 2026-06-18 | 25.45 | 25.15 | 30.45 | 10.17 | 1784 | 27.2 | 10.14 | 8.86 | 2.787206 | 2.787206 | 0.0004545908
|  | MAD808 | 3 | 2026-06-18 | 26.19 | 25.02 | 30.7 | 10.23 | 1409 | 21.1 | 10.21 | 8.96 | 2.150246 | 2.150246 | 0.0004453965
|  | MAD808 | 4 | 2026-06-25 | 24.78 | 25.79 | 30.47 | 9.8 | 1734 | 27.1 | 9.79 | 8.59 | 2.713291 | 2.713291 | 0.0004411315
16ª | Jatobá | MAD809 | 1 | 2026-06-16 | 25.08 | 24.37 | 30.5 | 19.08 | 3992 | 63.9 | 19.04 | 16.8 | 6.531418 | 6.531418 | 0.0009012108
|  | MAD809 | 2 | 2026-06-16 | 25.02 | 24.49 | 30.5 | 19.05 | 4103 | 65.7 | 19.06 | 16.77 | 6.696154 | 6.696154 | 0.0008973402
|  | MAD809 | 3 | 2026-06-18 | 24.55 | 24.89 | 30.48 | 20.05 | 4679 | 74.9 | 20.02 | 17.7 | 7.657317 | 7.657317 | 0.0009503463
|  | MAD809 | 4 | 2026-06-25 | 24.94 | 24.49 | 30.46 | 18.18 | 3858 | 62 | 18.13 | 16.05 | 6.316507 | 6.316507 | 0.0008627002
4ª | Tauari Branco | MAD810 | 1 | 2026-06-16 | 25.22 | 24.88 | 30.54 | 14.89 | 3526 | 55.1 | 14.9 | 13.14 | 5.61936 | 5.61936 | 0.0006856948
|  | MAD810 | 2 | 2026-06-16 | 24.36 | 25.27 | 30.56 | 16.19 | 4226 | 67.1 | 16.2 | 14.28 | 6.865102 | 6.865102 | 0.0007590884
|  | MAD810 | 3 | 2026-06-18 | 24.92 | 24.71 | 30.42 | 15.36 | 3702 | 53.2 | 15.35 | 13.54 | 6.011954 | 6.011954 | 0.0007228342
|  | MAD810 | 4 | 2026-06-25 | 24.7 | 25.98 | 30.51 | 16.99 | 4570 | 71.4 | 16.95 | 14.96 | 7.121641 | 7.121641 | 0.0007641054
11ª | Uxi | MAD811 | 1 | 2026-06-16 | 24.99 | 25.61 | 30.21 | 15.98 | 2951 | 45.2 | 15.96 | 13.87 | 4.610981 | 4.610981 | 0.0007173811
|  | MAD811 | 2 | 2026-06-16 | 25.19 | 24.92 | 30.56 | 15 | 2463 | 38.5 | 14.96 | 13.02 | 3.923631 | 3.923631 | 0.0006787056
|  | MAD811 | 3 | 2026-06-18 | 24.92 | 25.88 | 30.26 | 16.61 | 3386 | 51.5 | 16.63 | 14.43 | 5.250185 | 5.250185 | 0.0007394096
|  | MAD811 | 4 | 2026-06-25 | 25.6 | 24.99 | 30.49 | 15.77 | 3536 | 54 | 15.74 | 13.73 | 5.527211 | 5.527211 | 0.0007038934
9ª | Angelim Pedra | MAD812 | 1 | 2026-06-16 | 25.68 | 24.42 | 30.35 | 18.88 | 5448 | 85.2 | 18.88 | 16.86 | 8.687532 | 8.687532 | 0.0008858459
|  | MAD812 | 2 | 2026-06-16 | 25.53 | 24.31 | 30.43 | 17.81 | 4178 | 66.1 | 17.8 | 15.85 | 6.731823 | 6.731823 | 0.0008392504
|  | MAD812 | 3 | 2026-06-18 | 24.46 | 25.4 | 30.52 | 12.79 | 3434 | 56.1 | 19.77 | 17.67 | 5.527263 | 5.527263 | 0.000931884
|  | MAD812 | 4 | 2026-06-25 | 24.31 | 26.04 | 30.56 | 19.01 | 3675 | 57 | 18.98 | 16.94 | 5.80539 | 5.80539 | 0.0008756572
6ª | Peroba | MAD813 | 1 | 2026-06-16 | 24.3 | 26.01 | 30.46 | 17.84 | 4423 | 68.7 | 17.85 | 15.71 | 6.997942 | 6.997942 | 0.0008160179
|  | MAD813 | 2 | 2026-06-16 | 24.48 | 24.87 | 30.53 | 18.68 | 4450 | 71.5 | 18.65 | 16.46 | 7.30925 | 7.30925 | 0.0008855556
|  | MAD813 | 3 | 2026-06-18 | 25.47 | 24.76 | 30.54 | 17.66 | 5160 | 80 | 17.65 | 15.6 | 8.1822 | 8.1822 | 0.0008099831
|  | MAD813 | 4 | 2026-06-25 | 25.27 | 24.5 | 30.44 | 17.18 | 4990 | 78 | 17.2 | 15.18 | 8.059892 | 8.059892 | 0.0008054819
8ª | Anglim Amagoso | MAD815 | 1 | 2026-06-16 | 25.62 | 23.3 | 30.51 | 16.27 | 3734 | 61.4 | 16.27 | 14.37 | 6.255172 | 6.255172 | 0.0007890046
|  | MAD815 | 2 | 2026-06-16 | 26.48 | 24.16 | 30.5 | 16.18 | 4132 | 63.2 | 16.19 | 14.44 | 6.458704 | 6.458704 | 0.0007400353
|  | MAD815 | 3 | 2026-06-18 | 25.41 | 23.94 | 30.58 | 14.02 | 3819 | 61.7 | 14.08 | 12.51 | 6.277993 | 6.277993 | 0.000672498
|  | MAD815 | 4 | 2026-06-25 | 25.4 | 23.78 | 30.55 | 14.89 | 4340 | 70.4 | 14.89 | 13.27 | 7.185288 | 7.185288 | 0.0007191412
12ª | Angelim coco | MAD816 | 1 | 2026-06-16 | 24.72 | 25.7 | 30.41 | 15.32 | 4018 | 62.1 | 15.3 | 13.67 | 6.324531 | 6.324531 | 0.0007075718
|  | MAD816 | 2 | 2026-06-16 | 24.82 | 25.2 | 30.24 | 15.62 | 4031 | 63.3 | 15.63 | 13.94 | 6.444815 | 6.444815 | 0.000737019
|  | MAD816 | 3 | 2026-06-18 | 24.94 | 25.41 | 30.42 | 16.91 | 4058 | 62.9 | 16.9 | 15.04 | 6.403404 | 6.403404 | 0.0007801669
|  | MAD816 | 4 | 2026-06-25 | 25.36 | 24.83 | 30.35 | 15.69 | 3666 | 57.1 | 15.72 | 14.02 | 5.821923 | 5.821923 | 0.0007336068
3ª | Cataúba | MAD817 | 1 | 2026-06-16 | 25.67 | 24.83 | 30.58 | 12.75 | 2598 | 34.9 | 12.73 | 11.22 | 4.076022 | 4.076022 | 0.0005756424
|  | MAD817 | 2 | 2026-06-16 | 24.94 | 26.12 | 30.55 | 12.02 | 2836 | 42.8 | 12.02 | 10.57 | 4.353481 | 4.353481 | 0.0005311218
|  | MAD817 | 3 | 2026-06-18 | 24.85 | 25.14 | 30.49 | 13.47 | 3098 | 48.6 | 13.45 | 11.84 | 4.95895 | 4.95895 | 0.000621588
|  | MAD817 | 4 | 2026-06-25 | 25.55 | 25.01 | 30.6 | 11.82 | 2841 | 43.5 | 11.82 | 10.39 | 4.445971 | 4.445971 | 0.0005313608
7ª | Guariúba | MAD818 | 1 | 2026-06-16 | 24.78 | 25.95 | 30.48 | 14.25 | 3728 | 56.7 | 14.24 | 12.84 | 5.797453 | 5.797453 | 0.0006551057
|  | MAD818 | 2 | 2026-06-16 | 26 | 24.86 | 30.35 | 13.46 | 3309 | 50.1 | 13.42 | 12.04 | 5.119438 | 5.119438 | 0.0006137526
|  | MAD818 | 3 | 2026-06-18 | 24.72 | 25.3 | 30.56 | 12.72 | 3440 | 54 | 12.66 | 11.41 | 5.500339 | 5.500339 | 0.0005969848
|  | MAD818 | 4 | 2026-06-25 | 25.34 | 24.85 | 30.59 | 14.28 | 3994 | 62.2 | 14.32 | 12.87 | 6.342713 | 6.342713 | 0.0006681378
1ª | Caxeta | MAD819 | 1 | 2026-06-16 | 25.34 | 24.74 | 30.41 | 7.63 | 1727 | 27.1 | 7.65 | 6.72 | 2.754774 | 2.754774 | 0.0003524898
|  | MAD819 | 2 | 2026-06-16 | 26.65 | 24.85 | 30.59 | 8.02 | 1869 | 27.6 | 8.03 | 7.08 | 2.822186 | 2.822186 | 0.0003494863
|  | MAD819 | 3 | 2026-06-18 | 25.44 | 24.18 | 30.48 | 7.57 | 1623 | 25.9 | 7.53 | 6.67 | 2.638427 | 2.638427 | 0.0003557439
|  | MAD819 | 4 | 2026-06-25 | 24.54 | 25.37 | 30.49 | 7.7 | 1848 | 29.1 | 7.65 | 6.77 | 2.968294 | 2.968294 | 0.0003566451
19ª | Garapeira | MAD820 | 1 | 2026-06-18 | 24.41 | 25.32 | 30.61 | 15.99 | 4636 | 73.6 | 15.97 | 14.29 | 7.500875 | 7.500875 | 0.0007553312
|  | MAD820 | 2 | 2026-06-18 | 24.96 | 24.96 | 30.49 | 15.5 | 4035 | 63.3 | 15.47 | 13.84 | 6.476709 | 6.476709 | 0.0007286006
|  | MAD820 | 3 | 2026-06-18 | 24.95 | 24.68 | 30.5 | 15.48 | 4383 | 69.6 | 15.46 | 13.9 | 7.117964 | 7.117964 | 0.0007401151
|  | MAD820 | 4 | 2026-06-26 | 25.57 | 24.6 | 30.27 | 16.11 | 5004 | 77.9 | 16.11 | 14.45 | 7.955207 | 7.955207 | 0.0007589088
13ª | Abiurana | MAD823 | 1 | 2026-06-16 | 25.14 | 24.74 | 30.35 | 19.45 | 4497 | 71.1 | 19.44 | 17.17 | 7.230327 | 7.230327 | 0.000909592
|  | MAD823 | 2 | 2026-06-16 | 26.45 | 24.79 | 30.69 | 19.9 | 4328 | 64.6 | 19.88 | 17.54 | 6.600625 | 6.600625 | 0.0008716266
|  | MAD823 | 3 | 2026-06-18 | 25.69 | 25.23 | 30.52 | 20.08 | 4801 | 72.7 | 20.15 | 17.75 | 7.407137 | 7.407137 | 0.0008972893
|  | MAD823 | 4 | 2026-06-25 | 24.93 | 27.1 | 30.34 | 22.23 | 4804 | 69.8 | 22.22 | 19.64 | 7.110685 | 7.110685 | 0.0009581518